## Sheet1
运动鞋服采购需求参数明细表
序号 | 项目及品种名称 | 规格型号 | 质量技术标准 | 计量单位 | 采购数量 | 交货期限 | 采购方式建议 | 备注
1 | 夏季运动服（短袖T恤） |  | 1.款式：圆领短袖T恤； 2.颜色：军灰色、军绿色、藏青色、黑色 3.执行标准：GB 18401-2010（国家纺织产品基本安全技术规范）；GB/T 22849-2014(针织T恤衫） ▲4.耐水色牢度(级)GB/T5713-2013变色≥3-4沾色≥3-4 ▲5.耐汗渍色牢度(级) ▲6.耐湿摩擦色牢度(级)GB/T3920-2008≥2-3（深色） ▲7.耐皂洗色牢度(级)GB/T3921-2008变色≥4沾色≥3-4 ▲8.可分解致癌芳香胺染料（mg/kg） GB/T17592-2011≤20 ▲9.耐酸GB/T 3922-2013 变色：≥3-4 沾色：≥3-4 ▲10.甲醛含量(mg/kg)GB/T 2912.1-2009≤75 ▲11.耐碱GB/T 3922-2013 变色：≥3-4 沾色：≥3-4 ▲12.耐干摩擦色牢度(级)GB/T3920-2008≥3-4 | 件 | 2313 | 合同签订后15日内完成供货和安装调试 | 公开招标 | 1.含支队LOGO设计及缝制费 2.国产品牌； 3.▲号项目需提供具有检测资质的第三方检测机构出具不超过一年期内的检测报告
2 | 夏季运动服（短裤） |  | 1.款式：运动短裤，两侧有拉链口袋； 2.颜色：军灰色、军绿色、藏青色、黑色 3.执行标准：GB 18401-2010（国家纺织产品基本安全技术规范）；GB/T 22849-2014(针织T恤衫） ▲4.耐干摩擦色牢度(级)GB/T3920-2008≥3-4 ▲5.耐水色牢度(级)GB/T5713-2013变色≥3-4沾色≥3-4 ▲6.耐汗渍色牢度(级) ▲7.耐湿摩擦色牢度(级)GB/T3920-2008≥2-3（深色） ▲8.耐皂洗色牢度(级)GB/T3921-2008变色≥4沾色≥3-4 ▲9.可分解致癌芳香胺染料（mg/kg） GB/T17592-2011≤20 ▲10.耐酸GB/T 3922-2013 变色：≥3-4 沾色：≥3-4 ▲11.甲醛含量(mg/kg)GB/T 2912.1-2009≤75 ▲12.耐碱GB/T 3922-2013 变色：≥3-4 沾色：≥3-4 | 件 | 2313 | 合同签订后15日内完成供货和安装调试 | 公开招标 | 1.含支队LOGO设计及缝制费 2.国产品牌； 3.▲号项目需提供具有检测资质的第三方检测机构出具不超过一年期内的检测报告
3 | 夏季运动服（紧身裤） |  | 1.款式：紧身裤样式； 2.颜色：黑色； ▲3.纤维含量（%）：棉30±5、涤纶70±5 FZ/T01057-2007、 GB/T 2910-2009 ▲4.单位面积质量FZ/T70010-2006，g/㎡=172±5% ▲5.透气率GB/T 5453-1997 mm/s≥1000 ▲6.透湿量GB/T 12704.1-2009 g/(㎡.24h)≥8500 ▲7.蒸发速率GB/T 21655.1-2008，g/h≥0.2 ▲8.芯吸高度GB/T21655.1-2008（mm ） 直向≥100 ▲9.可分解致癌芳香胺染料（24种）GB/T17592-2011 GB/T23344-2009 mg/kg≤20 ▲10.耐热压色牢度(级)GB/T6152-1997干压≥4-5 湿压变色≥4-5沾色≥4-5 ▲11.耐汗渍色牢度(级)GB/T3922-1995酸：变色≥4沾色≥4碱：变色≥4沾色≥4 ▲12.耐摩擦色牢度(级)GB/T3920-2008干摩≥4 湿摩≥4 ▲13.耐皂洗色牢度(级)GB/T3921-2008变色≥4沾色≥4 ▲14.起球，级 GB/T4802.1-2008≥3-4 ▲15.PH值GB/T 7573-2009 范围4.0～7.5 ▲16.甲醛含量(mg/kg)GB/T2912.1-2009≤75 ▲17.水洗尺寸变化率(%)GB/T 8628-2013 直向-3.5～+1.0 横向-3.5～+1.0 ▲18.耐磨GB/T 21196.2-2007，次≥50000 ▲19.勾丝GB/T 11047-2008,级 直向≥3-4 横向≥3-4 ▲20.水洗后扭曲率GB/T 22848-2009（%）≤5 ▲21.耐光色牢度GB/T 8427-2008（级）≥5 ▲22.耐光汗复合色牢度，级GB/T14576-2009 酸汗变色≥4 碱汗变色≥4 ▲23.弹子顶破强力，N≥600 GB/T 19976-2005 ▲24.缝纫损伤率（以正面计）（%）直向≤5 横向≤5 FZ/T 01032-2012 | 条 | 2313 | 合同签订后15日内完成供货和安装调试 | 公开招标 | 1.国产品牌； 2.▲号项目需提供具有检测资质的第三方检测机构出具不超过一年期内的检测报告
4 | 秋季训练运动服（上衣） |  | 1.款式：长袖夹克开衫卫衣，立领设计，上衣两侧有拉链口袋，腰部和袖口采取收口设计； 2.颜色：军绿、藏青或黑色； ▲3.纤维含量（%）：棉30±5、涤纶70±5 FZ/T01057-2007、 GB/T 2910-2009 ▲4.单位面积质量FZ/T70010-2006，g/㎡=172±5% ▲5.透气率GB/T 5453-1997 mm/s≥1000 ▲6.透湿量GB/T 12704.1-2009 g/(㎡.24h)≥8500 ▲7.蒸发速率GB/T 21655.1-2008，g/h≥0.2 ▲8.芯吸高度GB/T21655.1-2008（mm） 直向≥100 ▲9.可分解致癌芳香胺染料（24种）GB/T17592-2011 GB/T23344-2009 mg/kg≤20 ▲10.耐热压色牢度(级)GB/T6152-1997干压≥4-5 湿压变色≥4-5沾色≥4-5 ▲11.耐汗渍色牢度(级)GB/T3922-1995酸：变色≥4沾色≥4碱：变色≥4沾色≥4 ▲12.耐摩擦色牢度(级)GB/T3920-2008干摩≥4 湿摩≥4 ▲13.耐皂洗色牢度(级)GB/T3921-2008变色≥4沾色≥4 ▲14.起球，级 GB/T4802.1-2008≥3-4 ▲15.PH值GB/T 7573-2009 范围4.0～7.5 ▲16.甲醛含量(mg/kg)GB/T2912.1-2009≤75 ▲17.水洗尺寸变化率(%)GB/T 8628-2013 直向-3.5～+1.0 横向-3.5～+1.0 ▲18.耐磨GB/T 21196.2-2007，次≥50000 ▲19.勾丝GB/T 11047-2008,级 直向≥3-4 横向≥3-4 ▲20.水洗后扭曲率GB/T 22848-2009（%）≤5 ▲21.耐光色牢度GB/T 8427-2008（级）≥5 ▲22.耐光汗复合色牢度，级GB/T14576-2009 酸汗变色≥4 碱汗变色≥4 ▲23.弹子顶破强力，N≥600 GB/T 19976-2005 ▲24.缝纫损伤率（以正面计）（%）直向≤5 横向≤5 FZ/T 01032-2012 | 件 | 2313 | 合同签订后15日内完成供货和安装调试 | 公开招标 | 1.含支队LOGO设计及缝制费 2.国产品牌； 3.▲号项目需提供具有检测资质的第三方检测机构出具不超过一年期内的检测报告
5 | 秋季训练运动服（长裤） |  | 1.款式：运动长裤，两侧有拉链口袋； 2.颜色：军绿、藏青或黑色； ▲3.纤维含量（%）：棉30±5、涤纶70±5 FZ/T01057-2007、 GB/T 2910-2009 ▲4.单位面积质量FZ/T70010-2006，g/㎡=172±5% ▲5.透气率GB/T 5453-1997 mm/s≥1000 ▲6.透湿量GB/T 12704.1-2009 g/(㎡.24h)≥8500 ▲7.蒸发速率GB/T 21655.1-2008，g/h≥0.2 ▲8.芯吸高度GB/T21655.1-2008（mm） 直向≥100 ▲9.可分解致癌芳香胺染料（24种）GB/T17592-2011 GB/T23344-2009 mg/kg≤20 ▲10.耐热压色牢度(级)GB/T6152-1997干压≥4-5 湿压变色≥4-5沾色≥4-5 ▲11.耐汗渍色牢度(级)GB/T3922-1995酸：变色≥4沾色≥4碱：变色≥4沾色≥4 ▲12.耐摩擦色牢度(级)GB/T3920-2008干摩≥4 湿摩≥4 ▲13.耐皂洗色牢度(级)GB/T3921-2008变色≥4沾色≥4 ▲14.起球，级 GB/T4802.1-2008≥3-4 ▲15.PH值GB/T 7573-2009 范围4.0～7.5 ▲16.甲醛含量(mg/kg)GB/T2912.1-2009≤75 ▲17.水洗尺寸变化率(%)GB/T 8628-2013 直向-3.5～+1.0 横向-3.5～+1.0 ▲18.耐磨GB/T 21196.2-2007，次≥50000 ▲19.勾丝GB/T 11047-2008,级 直向≥3-4 横向≥3-4 ▲20.水洗后扭曲率GB/T 22848-2009（%）≤5 ▲21.耐光色牢度GB/T 8427-2008（级）≥5 ▲22.耐光汗复合色牢度，级GB/T14576-2009 酸汗变色≥4 碱汗变色≥4 ▲23.弹子顶破强力，N≥600 GB/T 19976-2005 ▲24.缝纫损伤率（以正面计）（%）直向≤5 横向≤5 FZ/T 01032-2012 | 条 | 2313 | 合同签订后15日内完成供货和安装调试 | 公开招标 | 1.含支队LOGO设计及缝制费 2.国产品牌； 3.▲号项目需提供具有检测资质的第三方检测机构出具不超过一年期内的检测报告
6 | 运动鞋 |  | 1.基础样式：运动鞋款式 2.楦型：男夏作训鞋三型、女夏作训鞋二型半结构、工艺、材料：男女夏作训鞋为运动系带式，颜色为黑色，帮面为三维立体网眼经编布和超细纤维合成革；鞋里为三层复合网布。鞋垫为麻涤混纺蜂巢布与抗菌高弹聚氨酯发泡材料复合热压而成。鞋底由橡胶外底、EVA发泡中底和尼龙勾心胶粘复合而成。外底、中底和鞋帮的结合均采用胶粘工艺。鞋底前端采用另加车线作法。 3、号型楦型：男夏作训鞋规定了240～290共11个号，楦型为三型；女夏作训鞋规定了225～260共11个号，楦型为二型半。超出号型范围的可根据需要按标准等差增加。 4.鞋底材质：MOLD中底+橡胶大底+ESS片，减震设计，耐磨防滑； 5.颜色：黑色； 6.商品质量执行标准：QB/T 1002-2015 ▲7.成鞋耐折性能GB/T3903.1-2017≤20.00mm ▲8.外底耐磨性能GB/T3903.2-2017≤14.0mm ▲9.成型底鞋跟硬度GB/T3903.4-2017≥55邵尔A ▲10.感官质量GB/T3903.5-2011符合要求 | 双 | 4626 | 合同签订后15日内完成供货和安装调试 | 公开招标 | 1.国产品牌； 2.▲号项目需提供具有检测资质的第三方检测机构出具不超过一年期内的检测报告